## Dict
Фактор | Уровень - | Уровень + | Комментарий
LP | SP + 290 bit | SP + 330 bit | Уровень мощности источника лазерного излучения во время операции доплавки. | Уровень | LP | LT_S | LT_F | RS | OR_F
LT_S | 30ms | 40ms | Задержка включения лазера после начала вращения колбы | -1 | SP + 290 bit | 30ms | 6000ms | 0,120 гр/ms | LT_F + 1000 ms
LT_F | 6000ms | 8000ms | Минимальное время воздействия лазера. Но оператор может нажать Reset для остановки процесса. | 1 | SP + 330 bit | 40ms | 8000ms | 0,145 гр/ms | LT_F + 2000 ms
RS | 0,120 гр/ms | 0,145 гр/ms | Скорость вращения колбы
OR_F | LT_F + 1000 ms | LT_F + 2000 ms | Минимальное время вращения. Задача – обеспечить вращение после прекращения воздействия лазера.

## Plan
Модель капилляра | № опыта | Standard order | A (LP) | B (RS) | C (LT_S) | D (OR_F) = AB | E (LT_F) = AC | ID образцов | Столбец1 | A (LP) | B (RS) | C (LT_S) | D (OR_F) = AB | OR_S_val | E (LT_F) = AC
ОТ 0111.471-02 | 1 | 6 | 1 | -1 | 1 | -1 | 1 | OQ_qfd_02_6_1..03 | 02_6_1 | SP + 330 bit | 30ms | 8000ms | 0,120 гр/ms | 0 | LT_F + 2000 ms
ОТ 0111.471-02 | 2 | 2 | 1 | -1 | -1 | -1 | -1 | OQ_qfd_02_2_1..03 | 02_2_1 | SP + 330 bit | 30ms | 6000ms | 0,120 гр/ms | 0 | LT_F + 1000 ms
ОТ 0111.471-02 | 3 | 3 | -1 | 1 | -1 | -1 | 1 | OQ_qfd_02_3_1..03 | 02_3_1 | SP + 290 bit | 40ms | 6000ms | 0,120 гр/ms | 0 | LT_F + 2000 ms
ОТ 0111.471-02 | 4 | 7 | -1 | 1 | 1 | -1 | -1 | OQ_qfd_02_7_1..03 | 02_7_1 | SP + 290 bit | 40ms | 8000ms | 0,120 гр/ms | 0 | LT_F + 1000 ms
ОТ 0111.471-02 | 5 | 8 | 1 | 1 | 1 | 1 | 1 | OQ_qfd_02_8_1..03 | 02_8_1 | SP + 330 bit | 40ms | 8000ms | 0,145 гр/ms | 0 | LT_F + 2000 ms
ОТ 0111.471-02 | 6 | 4 | 1 | 1 | -1 | 1 | -1 | OQ_qfd_02_4_1..03 | 02_4_1 | SP + 330 bit | 40ms | 6000ms | 0,145 гр/ms | 0 | LT_F + 1000 ms
ОТ 0111.471-02 | 7 | 1 | -1 | -1 | -1 | 1 | 1 | OQ_qfd_02_1_1..03 | 02_1_1 | SP + 290 bit | 30ms | 6000ms | 0,145 гр/ms | 0 | LT_F + 2000 ms
ОТ 0111.471-02 | 8 | 5 | -1 | -1 | 1 | 1 | -1 | OQ_qfd_02_5_1..03 | 02_5_1 | SP + 290 bit | 30ms | 8000ms | 0,145 гр/ms | 0 | LT_F + 1000 ms
ОТ 0111.471-03 | 9 | 9 | -1 | -1 | -1 | 1 | 1 | OQ_qfd_03_9_1..03 | 03_9_1 | SP + 290 bit | 30ms | 6000ms | 0,145 гр/ms | 0 | LT_F + 2000 ms
ОТ 0111.471-03 | 10 | 16 | 1 | 1 | 1 | 1 | 1 | OQ_qfd_03_16_1..03 | 03_16_1 | SP + 330 bit | 40ms | 8000ms | 0,145 гр/ms | 0 | LT_F + 2000 ms
ОТ 0111.471-03 | 11 | 10 | 1 | -1 | -1 | -1 | -1 | OQ_qfd_03_10_1..03 | 03_10_1 | SP + 330 bit | 30ms | 6000ms | 0,120 гр/ms | 0 | LT_F + 1000 ms
ОТ 0111.471-03 | 12 | 12 | 1 | 1 | -1 | 1 | -1 | OQ_qfd_03_12_1..03 | 03_12_1 | SP + 330 bit | 40ms | 6000ms | 0,145 гр/ms | 0 | LT_F + 1000 ms
ОТ 0111.471-03 | 13 | 14 | 1 | -1 | 1 | -1 | 1 | OQ_qfd_03_14_1..03 | 03_14_1 | SP + 330 bit | 30ms | 8000ms | 0,120 гр/ms | 0 | LT_F + 2000 ms
ОТ 0111.471-03 | 14 | 13 | -1 | -1 | 1 | 1 | -1 | OQ_qfd_03_13_1..03 | 03_13_1 | SP + 290 bit | 30ms | 8000ms | 0,145 гр/ms | 0 | LT_F + 1000 ms
ОТ 0111.471-03 | 15 | 15 | -1 | 1 | 1 | -1 | -1 | OQ_qfd_03_15_1..03 | 03_15_1 | SP + 290 bit | 40ms | 8000ms | 0,120 гр/ms | 0 | LT_F + 1000 ms
ОТ 0111.471-03 | 16 | 11 | -1 | 1 | -1 | -1 | 1 | OQ_qfd_03_11_1..03 | 03_11_1 | SP + 290 bit | 40ms | 6000ms | 0,120 гр/ms | 0 | LT_F + 2000 ms

## Calcs
|  |  | 0 | шаг |  |  |  | k | 1.5
LP | 290 | 330 | 310 | 20 | 340 |  |  | 1.5
LT_S | 30 | 40 | 35 | 5 | 30.251975 |  |  | -0.949605 | 2.183
RS | 0.12 | 0.145 | 0.1325 | 0.0125 | 0.1171508 |  |  | -1.2279375
| LP | -0.458 | -1 | 1 | -1 | -1 | 1 | 1
| LT_S | -0.29 | -1 | -1 | 1 | -1 | 1 | 1
| RS | -0.375 | -1 | -1 | -1 | 1 | -1 | 1
| LP*LT_S | -0.375 | 1 | -1 | -1 | 1 | 1 | 1
| LP*RS | -0.29 | 1 | -1 | 1 | -1 | -1 | 1
|  | FMPR | 0.458 | 0.872 | 0.628 | 0.288 | -0.458 | -1.788